## Tabelle2
Schnitt | Quadrant | Pl./Pr. | Bef. | FB-Nr. | Machart/Material | vorw. Brand (KE) | Brand außen | Brand Kern | Brand innen | Anzahl | Masse (g) | Bemerkung | Tafelnr.
1 | - | Pr. 2 | 13 | 112 | ? | ? |  |  |  | 1 | 0.4
1 | - | Pr. 2 | 11 | 107 | ? | ? |  |  |  | 1 | 2.24
1 | - | Pr. 2 | 11 | 107 | fGK | Mischbrand | ox | red | red | 1 | 10.08
1 | - | Pr. 2 | 11 | 107 | gGK | v1 | v1 |  |  | 1 | 8.83
1 | C4 | 6-7 | 10 | 69 | Stein |  |  |  |  | 1 | 29.38 | evtl. Rötel?
1 | C4 | 7-8 | 10 | 80 | gGK | v1 | v1 |  |  | 2 | 20.54
1 | D4 | 6 | 9 | 58 | gGK | v1 | v1 |  |  | 1 | 5.57
1 | D4 | 7 | 9 | 75 | kalz. KN
1 | D4 | 6-7 | 9 | 66 | FK | reduziert | red | red | red | 1 | 3.83
1 | D4 | 6-7 | 9 | 66 | gGK | oxidiert | ox | ox | ox | 1 | 8.7
1 | D4 | 6-7 | 9 | 66 | gGK | reduziert | red | red | red | 1 | 5.39
1 | - | Pr. 2 | 9 | 100 | gGK | v2 | v2 |  |  | 2 | 16.7 | Profilputz | 448
1 | - | Pr. 2 | 9 | 104 | gGK | v2 | v2 |  |  | 12 | 55.6 | gezeichnet | 449
1 | C3 | 7 | 4/9? | 74 | gGK | oxidiert | ox | red | ox | 1 | 8.43
1 | D4 | 9 | 6/7/8 | 93 | ? | ? |  |  |  | 1 | 0.83
1 | D4 | 9 | 6/7/8? | 92 | gGK | oxidiert | ox | red | ox | 1 | 10.75
1 | D3 | 5 | 8 | 52 | gGK | oxidiert | ox | red | ox | 1 | 1.03
1 | D3 | 5 | 8 | 52 | gGK | Mischbrand | ox | red | red | 1 | 2.18
1 | D3 | 5-6 | 8 | 56 | gGK | oxidiert | ox | red | ox | 1 | 9.34
1 | D4 | 5-6 | 7 | 54 | ? | ? |  |  |  | 1 | 1.2
1 | D4 | 5-6 | 7 | 54 | gGK | Mischbrand | ox | red | red | 1 | 1.66
1 | D4 | 5 | 7 | 51 | fGK | oxidiert | ox | red | ox | 2 | 5.56
1 | D4 | 5 | 7 | 51 | gGK | Mischbrand | ox | red | red | 1 | 4.01
1 | D4 | 5 | 6 | 50 | gGK | oxidiert | ox | red | ox | 1 | 19.54
1 | D4 | 5 | 6 | 50 | gGK | Mischbrand | ox | red | red | 1 | 2.43
1 | - | Pr. 5 | 4? | 132 | gGK | Mischbrand | ox | red | red | 1 | 3.18
1 | C/D 3/4 | 6-7 | 4 | 67 | gGK | oxidiert | ox | ox | ox | 1 | 3.05
1 | C/D 3/4 | 6-7 | 4 | 67 | gGK | Mischbrand | ox | red | red | 4 | 10.96 |  | 450
1 | - | Pr. 2 | 4 | 102 | ? | ? |  |  |  | 1 | 0.71
1 | - | Pr. 2 | 4 | 103 | gGK | oxidiert | ox | ox | ox | 1 | 13.76 |  | 451
1 | - | Pr. 5 | 4 | 134 | fGK | reduziert | red | red | red | 1 | 1.79
1 | - | Pr. 3 | 3 | 120 | fGK | reduziert | red | red | red | 1 | 2.36
1 | - | Pr. 3 | 3 | 117 | gGK | oxidiert | ox | red | ox | 1 | 17.43 | 1 sehr schlecht erhaltene BS, kaum orientierbar, nicht abgebildet
1 | - | Pr. 3 | 3 | 118 | gGK | Mischbrand | ox | red | red | 1 | 8.09
1 | - | Pr. 4 | 3 | 125 | fGK | Mischbrand | ox | red | red | 1 | 3.37
1 | - | Pr. 4 | 3 | 128 | fGK | Mischbrand | ox | red | red | 1 | 2.46
1 | - | Pr. 2 | Wurzel | 105 | gGK | v1 | v1 |  |  | 1 | 4.99
1 | B3 | 0-1 | - | 142 | gGK | Mischbrand | ox | red | red | 2 | 3.26
1 | B3 | 0-1 | - | 142 | gGK | reduziert | red | red | red | 1 | 8.36
1 | B3 | 0-1 | - | 142 | gGK | v1 | v1 |  |  | 1 | 15.95
1 | B4 | 0-1 | - | 143 | fGK | Mischbrand | ox | red | red | 1 | 2.49
1 | B4 | 0-1 | - | 143 | gGK | oxidiert | ox | ox | ox | 1 | 2.26
1 | B4 | 0-1 | - | 143 | gGK | Mischbrand | ox | red | red | 2 | 6.15
1 | C1 | 0-1 | - | 8 | ? | ? |  |  |  | 1 | 1.53
1 | C1 | 0-1 | - | 8 | gGK | oxidiert | ox | ox | ox | 1 | 6.43
1 | C1 | 0-1 | - | 8 | gGK | oxidiert | ox | red | ox | 5 | 27.76
1 | C2 | 0-1 | - | 10 | gGK | Mischbrand | ox | red | red | 1 | 7.37
1 | C3 | 0-1 | - | 9 | ? | ? |  |  |  | 3 | 3.65
1 | C3 | 0-1 | - | 9 | gGK | Mischbrand | ox | red | red | 1 | 6.02
1 | C4 | 0-1 | - | 11 | gGK | oxidiert | ox | red | ox | 1 | 2.81
1 | C4 | 0-1 | - | 11 | gGK | reduziert | red | red | red | 1 | 1.82
1 | D1 | 0-1 | - | 2 | ? | ? |  |  |  | 3 | 6.54
1 | D1 | 0-1 | - | 2 | fGK | oxidiert | ox | red | ox | 1 | 5.73
1 | D1 | 0-1 | - | 2 | FK | reduziert | red | red | red | 1 | 4.4
1 | D1 | 0-1 | - | 2 | gGK | Mischbrand | ox | red | red | 2 | 8.78
1 | D1 | 0-1 | - | 2 | gGK | v1 | v1 |  |  | 1 | 5.41
1 | D2 | 0-1 | - | 3 | fGK | Mischbrand | ox | red | red | 1 | 3.99
1 | D2 | 0-1 | - | 3 | gGK | oxidiert | ox | red | ox | 2 | 22.19
1 | D2 | 0-1 | - | 3 | gGK | Mischbrand | ox | red | red | 4 | 32.73 |  | 452
1 | D3 | 0-1 | - | 4 | fGK | v1 | v1 |  |  | 1 | 1.59
1 | D3 | 0-1 | - | 4 | gGK | oxidiert | ox | ox | ox | 4 | 5.61
1 | D3 | 0-1 | - | 4 | gGK | oxidiert | ox | red | ox | 1 | 5.88
1 | D3 | 0-1 | - | 4 | gGK | Mischbrand | ox | red | red | 4 | 8.65
1 | D4 | 0-1 | - | 5 | fGK | oxidiert | ox | red | ox | 2 | 5.38
1 | D4 | 0-1 | - | 5 | fGK | Mischbrand | ox | red | red | 2 | 3.97
1 | D4 | 0-1 | - | 5 | FK | Mischbrand | ox | red | red | 1 | 0.83
1 | D4 | 0-1 | - | 5 | gGK | oxidiert | ox | ox | ox | 1 | 0.83
1 | D4 | 0-1 | - | 5 | gGK | oxidiert | ox | red | ox | 1 | 6.44
1 | D4 | 0-1 | - | 5 | gGK | Mischbrand | ox | red | red | 8 | 30.51
1 | D4 | 0-1 | - | 5 | gGK | v1 | v1 |  |  | 1 | 3.2
1 | C1 | 1 | - | 12 | gGK | oxidiert | ox | red | ox | 2 | 15.61 | anp.; schlickrau
1 | C2 | 1 | - | 13 | gGK | oxidiert | ox | red | ox | 1 | 6.78
1 | C3 | 1 | - | 14 | ? | ? |  |  |  | 1 | 2.31
1 | C3 | 1 | - | 14 | fGK | Mischbrand | ox | red | red | 2 | 4.5
1 | C3 | 1 | - | 14 | gGK | oxidiert | ox | red | ox | 1 | 2.68
1 | C3 | 1 | - | 14 | gGK | Mischbrand | red/ox | ox | ox | 1 | 32.34
1 | D3 | 1 | - | 6 | gGK | oxidiert | ox | ox | ox | 1 | 16.49
1 | D3 | 1 | - | 6 | gGK | oxidiert | ox | red | ox | 1 | 3.83
1 | D4 | 1 | - | 7 | fGK | Mischbrand | ox | red | red | 2 | 10.36
1 | D4 | 1 | - | 7 | gGK | Mischbrand | ox | red | red | 2 | 2.45
1 | D4 | 1 | - | 7 | gGK | v1 | v1 |  |  | 2 | 18.01
1 | D4 | 1 | - | 7 | Stein |  |  |  |  | 1 | 5.23 | verbrannt
1 | B3 | 1-2 | - | 147 | ? | ? |  |  |  | 3 | 1.18
1 | B3 | 1-2 | - | 147 | gGK | oxidiert | ox | ox | ox | 3 | 12.22
1 | B3 | 1-2 | - | 147 | gGK | oxidiert | ox | red | ox | 1 | 15.11 |  | 453
1 | B3 | 1-2 | - | 147 | gGK | Mischbrand | ox | red | red | 3 | 13.95
1 | B3 | 1-2 | - | 147 | gGK | v1 | v1 |  |  | 3 | 11.09
1 | B4 | 1-2 | - | 148 | ? | ? |  |  |  | 1 | 0.98
1 | B4 | 1-2 | - | 148 | fGK | oxidiert | ox | red | ox | 2 | 21.08
1 | B4 | 1-2 | - | 148 | fGK | Mischbrand | ox | red | red | 3 | 14.81
1 | B4 | 1-2 | - | 148 | FK | reduziert | red | red | red | 2 | 8.09
1 | B4 | 1-2 | - | 148 | gGK | oxidiert | ox | red | ox | 5 | 55.62
1 | B4 | 1-2 | - | 148 | gGK | Mischbrand | ox | red | red | 7 | 22.86
1 | B4 | 1-2 | - | 148 | gGK | reduziert | red | red | red | 3 | 13.93
1 | C1 | 1-2 | - | 23 | fGK | oxidiert | ox | red | ox | 2 | 8.64
1 | C1 | 1-2 | - | 23 | fGK | Mischbrand | ox | red | red | 3 | 32.85
1 | C1 | 1-2 | - | 23 | fGK | reduziert | red | red | red | 1 | 3.05 | Oberfläche rau, evtl. aber erodiert | 454
1 | C1 | 1-2 | - | 23 | gGK | oxidiert | ox | ox | ox | 2 | 28.5
1 | C1 | 1-2 | - | 23 | gGK | oxidiert | ox | red | ox | 1 | 10.53 |  | 455
1 | C1 | 1-2 | - | 23 | gGK | Mischbrand | ox | red | red | 6 | 29.79
1 | C1 | 1-2 | - | 23 | gGK | v1 | v1 |  |  | 1 | 1.69
1 | C2 | 1-2 | - | 25 | fGK | oxidiert | ox | red | ox | 1 | 3.59
1 | C2 | 1-2 | - | 25 | fGK | Mischbrand | ox | red | red | 1 | 7.98
1 | C2 | 1-2 | - | 25 | gGK | oxidiert | ox | red | ox | 2 | 20.58 |  | 456
1 | C2 | 1-2 | - | 25 | gGK | Mischbrand | ox | red | red | 1 | 35.94 |  | 457
1 | C3 | 1-2 | - | 22 | ? | ? |  |  |  | 3 | 2.71
1 | C3 | 1-2 | - | 22 | fGK | oxidiert | ox | red | ox | 1 | 16.43
1 | C3 | 1-2 | - | 22 | fGK | Mischbrand | ox | red | red | 1 | 3.06
1 | C3 | 1-2 | - | 22 | gGK | oxidiert | ox | ox | ox | 2 | 16.23
1 | C3 | 1-2 | - | 22 | gGK | Mischbrand | ox | red | red | 3 | 8.67
1 | C3 | 1-2 | - | 22 | gGK | Mischbrand | red/ox | red | red | 1 | 1.51
1 | C3 | 1-2 | - | 22 | gGK | v1 | v1 |  |  | 2 | 17.6
1 | C4 | 1-2 | - | 24 | fGK | Mischbrand | ox | red | red | 1 | 2.68
1 | C4 | 1-2 | - | 24 | gGK | oxidiert | ox | red | ox | 2 | 4.3
1 | C4 | 1-2 | - | 24 | gGK | Mischbrand | ox | red | red | 6 | 18.88
1 | D1 | 1-2 | - | 15 | fGK | oxidiert | ox | red | ox | 1 | 18.68
1 | D1 | 1-2 | - | 15 | gGK | oxidiert | ox | red | ox | 1 | 2.21
1 | D1 | 1-2 | - | 15 | gGK | Mischbrand | ox | red | red | 4 | 111.5 | 1 WS m. Wulstaufbau an Innenseite | 458.459
1 | D1 | 1-2 | - | 15 | gGK | v1 | v1 |  |  | 4 | 55.39 |  | 460
1 | D2 | 1-2 | - | 17 | fGK | Mischbrand | ox | red | red | 1 | 6.94
1 | D2 | 1-2 | - | 17 | fGK | reduziert | red | red | red | 1 | 7.77
1 | D2 | 1-2 | - | 17 | FK | Mischbrand | ox | red | red | 1 | 1.89
1 | D2 | 1-2 | - | 17 | gGK | oxidiert | ox | ox | ox | 2 | 19.43
1 | D2 | 1-2 | - | 17 | gGK | Mischbrand | ox | red | red | 3 | 17.6
1 | D2 | 1-2 | - | 17 | gGK | Mischbrand | ox | red | red | 2 | 44.51 |  | 461
1 | D2 | 1-2 | - | 17 | gGK | Mischbrand | red/ox | red | red | 1 | 11.02
1 | D2 | 1-2 | - | 17 | gGK | v1 | v1 |  |  | 1 | 2.24
1 | D3 | 1-2 | - | 16 | ? | ? |  |  |  | 2 | 1.38
1 | D3 | 1-2 | - | 16 | fGK | reduziert | red | red | red | 1 | 1.04
1 | D3 | 1-2 | - | 16 | fGK | v1 | v1 |  |  | 1 | 1.99
1 | D3 | 1-2 | - | 16 | FK | reduziert | red | red | red | 2 | 1.54
1 | D3 | 1-2 | - | 16 | gGK | oxidiert | ox | red | ox | 1 | 16.03
1 | D3 | 1-2 | - | 16 | gGK | Mischbrand | ox | red | red | 5 | 18.93
1 | D4 | 1-2 | - | 18 | ? | ? |  |  |  | 8 | 3.63
1 | D4 | 1-2 | - | 18 | fGK | oxidiert | ox | red | ox | 2 | 2.15
1 | D4 | 1-2 | - | 18 | fGK | Mischbrand | ox | red | red | 4 | 6.23
1 | D4 | 1-2 | - | 18 | fGK | Mischbrand | red | red | ox | 1 | 2.01
1 | D4 | 1-2 | - | 18 | FK | reduziert | red | ox | red | 1 | 1.1 |  | 462
1 | D4 | 1-2 | - | 18 | gGK | oxidiert | ox | red | ox | 7 | 34.7
1 | D4 | 1-2 | - | 18 | gGK | Mischbrand | ox | red | red | 7 | 21.05
1 | D4 | 1-2 | - | 18 | gGK | v1 | v1 |  |  | 8 | 57.14
1 | C1 | 2 | - | 26 | gGK | Mischbrand | ox | red | red | 1 | 5.24
1 | C1 | 2 | - | 26 | gGK | v1 | v1 |  |  | 1 | 19.56
1 | C3 | 2 | - | 27 | gGK | Mischbrand | ox | red | red | 1 | 6.81
1 | C4 | 2 | - | 28 | gGK | oxidiert | ox | ox | ox | 1 | 1.55
1 | D2 | 2 | - | 20 | gGK | oxidiert | ox | red | ox | 1 | 25.44
1 | D4 | 2 | - | 21 | fGK | Mischbrand | ox | red | red | 1 | 9.07
1 | D4 | 2 | - | 21 | gGK | Mischbrand | ox | red | red | 2 | 7.13
1 | B3 | 2-3 | - | 155 | ? | ? |  |  |  | 3 | 4.17
1 | B3 | 2-3 | - | 155 | fGK | Mischbrand | ox | red | red | 5 | 6.17
1 | B3 | 2-3 | - | 155 | gGK | Mischbrand | ox | red | red | 5 | 28.63 |  | 463
1 | B3 | 2-3 | - | 155 | gGK | v1 | v1 |  |  | 1 | 3.48
1 | B4 | 2-3 | - | 156 | ? | ? |  |  |  | 1 | 2.95
1 | B4 | 2-3 | - | 156 | fGK | Mischbrand | ox | red | red | 1 | 2.11
1 | B4 | 2-3 | - | 156 | gGK | oxidiert | ox | red | ox | 1 | 4.27
1 | B4 | 2-3 | - | 156 | gGK | Mischbrand | ox | red | red | 4 | 32.91
1 | C1 | 2-3 | - | 33 | fGK | oxidiert | ox | ox | ox | 1 | 5.7
1 | C1 | 2-3 | - | 33 | fGK | Mischbrand | ox | red | red | 2 | 5.64
1 | C1 | 2-3 | - | 33 | gGK | oxidiert | ox | ox | ox | 1 | 11.23
1 | C1 | 2-3 | - | 33 | gGK | oxidiert | ox | red | ox | 1 | 9.69
1 | C1 | 2-3 | - | 33 | gGK | Mischbrand | ox | red | red | 4 | 21.39
1 | C1 | 2-3 | - | 33 | gGK | v1 | v1 |  |  | 1 | 19.16
1 | C2 | 2-3 | - | 36 | fGK | Mischbrand | ox | red | red | 1 | 3.93
1 | C2 | 2-3 | - | 36 | FK | reduziert | red | red | red | 1 | 1.51
1 | C2 | 2-3 | - | 36 | gGK | oxidiert | ox | ox | ox | 2 | 10.42
1 | C2 | 2-3 | - | 36 | gGK | Mischbrand | ox | red | red | 2 | 14.36 |  | 464
1 | C3 | 2-3 | - | 34 | fGK | oxidiert | ox | red | ox | 1 | 3.31
1 | C3 | 2-3 | - | 34 | fGK | Mischbrand | ox | red | red | 3 | 11.03
1 | C3 | 2-3 | - | 34 | gGK | oxidiert | ox | ox | ox | 1 | 3.1
1 | C3 | 2-3 | - | 34 | gGK | Mischbrand | ox | red | red | 2 | 70.03
1 | C4 | 2-3 | - | 35 | fGK | oxidiert | ox | red | ox | 4 | 7.59
1 | C4 | 2-3 | - | 35 | fGK | reduziert | red | red | red | 4 | 5.62
1 | C4 | 2-3 | - | 35 | gGK | Mischbrand | ox | ox | ? | 1 | 2.95
1 | C4 | 2-3 | - | 35 | gGK | oxidiert | ox | ox | ox | 1 | 4.69
1 | C4 | 2-3 | - | 35 | gGK | Mischbrand | ox | red | red | 1 | 4.64
1 | C4 | 2-3 | - | 35 | gGK | Mischbrand | red/ox | red | red/ox | 1 | 5.21
1 | D1 | 2-3 | - | 29 | gGK | Mischbrand | ox | red | red | 3 | 15.77
1 | D1 | 2-3 | - | 29 | gGK | reduziert | red | red | red | 2 | 8.13
1 | D1 | 2-3 | - | 29 | gGK | v1 | v1 |  |  | 1 | 20.52
1 | D2 | 2-3 | - | 31 | ? | ? |  |  |  | 2 | 5.7
1 | D2 | 2-3 | - | 31 | fGK | v1 | v1 |  |  | 1 | 15.91
1 | D2 | 2-3 | - | 31 | gGK | oxidiert | ox | ox | ox | 1 | 36.6
1 | D2 | 2-3 | - | 31 | gGK | Mischbrand | ox | red | red | 6 | 119.06 | z.T. schlickrau
1 | D3 | 2-3 | - | 30 | ? | ? |  |  |  | 1 | 2.17
1 | D3 | 2-3 | - | 30 | fGK | oxidiert | ox | red | ox | 1 | 5.28 |  | 465
1 | D3 | 2-3 | - | 30 | fGK | Mischbrand | ox | red | red | 3 | 11.13 |  | 466.467
1 | D3 | 2-3 | - | 30 | gGK | oxidiert | ox | red | ox | 2 | 6.97
1 | D3 | 2-3 | - | 30 | gGK | Mischbrand | ox | red | red | 2 | 7.07
1 | D3 | 2-3 | - | 30 | gGK | reduziert | red | red | red | 1 | 5.89
1 | D4 | 2-3 | - | 32 | ? | ? |  |  |  | 6 | 6.91
1 | D4 | 2-3 | - | 32 | fGK | oxidiert | ox | red | ox | 2 | 21.43 |  | 468.469
1 | D4 | 2-3 | - | 32 | fGK | Mischbrand | ox | red | red | 1 | 1.61
1 | D4 | 2-3 | - | 32 | gGK | oxidiert | ox | ox | ox | 6 | 28.28
1 | D4 | 2-3 | - | 32 | gGK | oxidiert | ox | red | ox | 2 | 11.08
1 | D4 | 2-3 | - | 32 | gGK | Mischbrand | ox | red | red | 8 | 38.2 |  | 470
1 | B3 | 3-4 | - | 157 | ? | ? |  |  |  | 2 | 1.03
1 | B3 | 3-4 | - | 157 | FK | Mischbrand | red | red | ox | 1 | 9.73 |  | 471
1 | B3 | 3-4 | - | 157 | gGK | oxidiert | ox | red | ox | 1 | 20.4 | schlickrau
1 | B3 | 3-4 | - | 157 | gGK | Mischbrand | ox | red | red | 2 | 3.49
1 | B3 | 3-4 | - | 157 | gGK | v1 | v1 |  |  | 1 | 1.51
1 | B4 | 3-4 | - | 158 | fGK | oxidiert | ox | red | ox | 1 | 2.66 |  | 472
1 | B4 | 3-4 | - | 158 | FK | Mischbrand | ox | red | red | 1 | 0.88
1 | B4 | 3-4 | - | 158 | gGK | Mischbrand | ox | ox | red | 2 | 4.99
1 | B4 | 3-4 | - | 158 | gGK | oxidiert | ox | red | ox | 3 | 10.02 |  | 473
1 | B4 | 3-4 | - | 158 | gGK | Mischbrand | ox | red | red | 6 | 14.24
1 | C1 | 3-4 | - | 47 | gGK | oxidiert | ox | ox | ox | 1 | 7.21
1 | C3 | 3-4 | - | 46 | ? | ? |  |  |  | 4 | 2.01
1 | C3 | 3-4 | - | 46 | fGK | Mischbrand | ox | red | red | 1 | 0.7
1 | C3 | 3-4 | - | 46 | gGK | oxidiert | ox | ox | ox | 2 | 12.28
1 | C3 | 3-4 | - | 46 | gGK | Mischbrand | ox | red | red | 1 | 1.51
1 | C3 | 3-4 | - | 46 | gGK | v1 | v1 |  |  | 1 | 0.92
1 | C4 | 3-4 | - | 45 | fGK | oxidiert | ox | red | ox | 1 | 1.25
1 | C4 | 3-4 | - | 45 | FK | reduziert | red | red | red | 1 | 0.86
1 | C4 | 3-4 | - | 45 | FK | v1 | v1 |  |  | 1 | 0.39
1 | C4 | 3-4 | - | 45 | gGK | Mischbrand | ox | red | red | 2 | 6.17
1 | C4 | 3-4 | - | 45 | gGK | v1 | v1 |  |  | 5 | 18.41
1 | D1 | 3-4 | - | 41 | gGK | Mischbrand | ox | red | ? | 2 | 7.52
1 | D1 | 3-4 | - | 41 | gGK | Mischbrand | ox | red | red | 1 | 3.02
1 | D2 | 3-4 | - | 39 | FK | reduziert | red | red | red | 1 | 0.86
1 | D2 | 3-4 | - | 39 | gGK | Mischbrand | ox | red | red | 2 | 4.16
1 | D2 | 3-4 | - | 39 | gGK | v1 | v1 |  |  | 1 | 2.49
1 | D3 | 3-4 | - | 40 | fGK | oxidiert | ox | red | ox | 1 | 10.93 |  | 474
1 | D3 | 3-4 | - | 40 | gGK | Mischbrand | ox | red | red | 7 | 31.15
1 | D4 | 3-4 | - | 38 | fGK | Mischbrand | ox | red | red | 2 | 10.67 |  | 475
1 | D4 | 3-4 | - | 38 | fGK | reduziert | red | red | red | 3 | 5.66
1 | D4 | 3-4 | - | 38 | gGK | Mischbrand | ox | ox | ? | 1 | 1.66
1 | D4 | 3-4 | - | 38 | gGK | oxidiert | ox | red | ox | 1 | 2.02
1 | D4 | 3-4 | - | 38 | gGK | Mischbrand | ox | red | red | 4 | 39.13 | z.T. schlickrau
1 | D4 | 3-4 | - | 38 | gGK | v1 | v1 |  |  | 1 | 4.21
1 | D3 | 4 | - | 43 | fGK | Mischbrand | ox | red | red | 1 | 1.39
1 | D3 | 4 | - | 43 | gGK | oxidiert | ox | ox | ox | 1 | 1.46
1 | D4 | 4 | - | 44 | FK | oxidiert | ox | red | ox | 1 | 2.29
1 | D4 | 4 | - | 44 | gGK | oxidiert | ox | red | ox | 2 | 18.18
1 | D4 | 4 | - | 44 | gGK | Mischbrand | ox | red | red | 1 | 9.87
1 | D4 | 4 | - | 44 | gGK | v1 | v1 |  |  | 1 | 2.09
1 | B3 | 4-5 | - | 169 | gGK | oxidiert | ox | red | ox | 1 | 38.01
1 | B3 | 4-5 | - | 169 | gGK | Mischbrand | ox | red | red | 1 | 18.18
1 | B4 | 4-5 | - | 170 | gGK | Mischbrand | ox | red | red | 1 | 2.59
1 | D3 | 4-5 | - | 48 | fGK | Mischbrand | ox | red | red | 1 | 2.1
1 | D3 | 4-5 | - | 48 | gGK | oxidiert | ox | red | ox | 1 | 3.32
1 | D4 | 4-5 | - | 49 | fGK | Mischbrand | ox | red | red | 1 | 8.11
1 | D4 | 4-5 | - | 49 | gGK | Mischbrand | ox | red | red | 1 | 3.65
1 | B4 | 5 | - | 171 | gGK | v1 | v1 |  |  | 1 | 4.49 |  | 476
1 | C/D 3/4 | 5-6 | - | 57 | gGK | Mischbrand | ox | red | red | 3 | 23.68 | z.T. schlickrau
1 | C/D 3/4 | 5-6 | - | 57 | gGK | reduziert | red | red | red | 1 | 4.16
1 | D4 | 5-6 | - | 53 | gGK | oxidiert | ox | red | ox | 1 | 6.12
1 | D4 | 5-6 | - | 53 | gGK | v1 | v1 |  |  | 1 | 1.79
1 | C1 | 6 | - | 61 | fGK | Mischbrand | ox | red | red | 1 | 2.49
1 | D2 | 6 | - | 62 | gGK | v1 | v1 |  |  | 1 | 9.03
1 | D3 | 6 | - | 59 | gGK | Mischbrand | ox | red | red | 2 | 7.79
1 | B3 | 6-7 | - | 202 | gGK | oxidiert | ox | red | ox | 4 | 11.4
1 | B4 | 6-7 | - | 179 | ? | ? |  |  |  | 7 | 3.45
1 | B4 | 6-7 | - | 179 | fGK | oxidiert | ox | red | ox | 3 | 13.72 |  | 477
1 | B4 | 6-7 | - | 179 | fGK | Mischbrand | ox | red | red | 1 | 1.21
1 | B4 | 6-7 | - | 179 | gGK | oxidiert | ox | ox | ox | 1 | 3.64
1 | B4 | 6-7 | - | 179 | gGK | oxidiert | ox | red | ox | 3 | 22.68
1 | B4 | 6-7 | - | 179 | gGK | Mischbrand | ox | red | red | 6 | 17.71
1 | B4 | 7 | - | 180 | fGK | v1 | v1 |  |  | 1 | 5.32
1 | B4 | 7 | - | 181 | gGK | Mischbrand | ox | red | red | 1 | 5.25
1 | D3 | 7 | - | 73 | ? | ? |  |  |  | 1 | 4.21
1 | D1 | 7-8 | - | 81 | gGK | oxidiert | ox | red | ox | 1 | 3.08
1 | B3 | 8-9 | - | 185 | fGK | Mischbrand | ox | red | red | 1 | 10.08
1 | B3 | 8-9 | - | 185 | fGK | reduziert | red | red | red | 2 | 2.37
1 | B3 | 8-9 | - | 185 | gGK | oxidiert | ox | red | ox | 4 | 13.98
1 | B3 | 8-9 | - | 185 | gGK | Mischbrand | ox | red | red | 2 | 9.15
1 | B3 | 8-9 | - | 185 | Silex |  |  |  |  | 1 | 2.19 | stark verkieselter (Jura-) Hornstein; evtl. Klingenfrgt., jedoch auffälligerweise mit mögl. Negativen in längsrichtung auf beiden Seiten - vermutl. eher Trümmer
1 | B4 | 8-9 | - | 186 | gGK | Mischbrand | ox | red | red | 1 | 2.85
1 | B4 | 8-9 | - | 186 | gGK | v1 | v1 |  |  | 2 | 9.92
1 | B4 | 8-9 | - | 186 | kalz. KN |  |  |  |  | 1 | 1.71 | Hackspur?
1 | - | Pr. 2 | - | 99 | ? | ? |  |  |  | 3 | 2.12 | Profilputz
1 | - | Pr. 2 | - | 99 | fGK | oxidiert | ox | red | ox | 2 | 14.78 | Profilputz
1 | - | Pr. 2 | - | 99 | fGK | Mischbrand | ox | red | red | 3 | 15.32 | Profilputz
1 | - | Pr. 2 | - | 99 | fGK | reduziert | red | red | red | 3 | 8.96 | Profilputz
1 | - | Pr. 2 | - | 108 | fGK | reduziert | red | red | red | 1 | 1.86 | aus Wurzel
1 | - | Pr. 2 | - | 99 | fGK | v1 | v1 |  |  | 1 | 1.24 | Profilputz
1 | - | Pr. 2 | - | 99 | FK | oxidiert | ox | red | ox | 2 | 2.03 | Profilputz
1 | - | Pr. 2 | - | 99 | FK | reduziert | red | red | red | 2 | 3.67 | Profilputz
1 | - | Pr. 2 | - | 99 | gGK | oxidiert | ox | red | ox | 1 | 7.77 | Profilputz
1 | - | Pr. 2 | - | 99 | gGK | Mischbrand | ox | red | red | 4 | 10.78 | Profilputz
1 | - | Pr. 4 | - | 96 | gGK | oxidiert | ox | red | ox | 1 | 2.6 | Profilputz
1 | - | Pr. 4 | - | 96 | gGK | Mischbrand | ox | red | red | 1 | 7.46 | Profilputz
1 | - | Pr. 5 | - | 130 | fGK | Mischbrand | ox | red | ? | 1 | 0.78
1 | - | Pr. 5 | - | 131 | gGK | oxidiert | ox | red | ox | 1 | 7.84
1 | - | Pr. 5 | - | 133 | gGK | Mischbrand | ox | red | red | 1 | 2.05
1 | - | - | - | 55 | ? | ? |  |  |  | 1 | 1.47 | unstratifizierte LF
1 | - | - | - | 55 | fGK | Mischbrand | ox | red | red | 1 | 4.41 | unstratifizierte LF | 478
1 | - | - | - | 203 | fGK | Mischbrand | ox | red | red | 2 | 44.78 | LF Abraum
1 | - | - | - | 55 | FK | Mischbrand | red | red | ox | 1 | 3.99 | unstratifizierte LF
1 | - | - | - | 55 | gGK | oxidiert | ox | ox | ox | 1 | 1.39 | unstratifizierte LF
1 | - | - | - | 55 | gGK | Mischbrand | ox | red | red | 1 | 4.65 | unstratifizierte LF
1 | - | - | - | 203 | gGK | oxidiert | ox | red | ox | 1 | 6.72 | LF Abraum
1 | - | - | - | 203 | gGK | Mischbrand | ox | red | red | 3 | 29.3 | LF Abraum
1 | - | - | - | 203 | gGK | v2 | v2 |  |  | 1 | 5.61 | LF Abraum
1 | "LF Aushub F. Hau 2019" | - | - | 221 | ? | ? |  |  |  | 5 | 5.84
1 | "LF Aushub F. Hau 2019" | - | - | 221 | fGK | oxidiert | ox | red | ox | 2 | 3.93
1 | "LF Aushub F. Hau 2019" | - | - | 222 | Stein/Silex |  |  |  |  | 1 | 108.4 | gr. Geröll m. mehreren Generationen v. Negativen, vermutl. Transportschäden; stark verkieselter Hornstein??
1 | - | Pr. 2 (- 42 cm) | - | 215 | fGK | oxidiert | ox | red | ox | 2 | 4.44
1 | - | Pr. 2 (- 42 cm) | - | 215 | FK | Mischbrand | ox | red | red/ox | 1 | 1.34 | atypische Machart?
1 | - | Pr. 2 (- 42 cm) | - | 215 | FK | reduziert | red | red | red | 2 | 4.18
1 | - | Pr. 2 (- 62 cm) | - | 212 | gGK | v? | v? |  |  | 1 | 8.73 | schlickrau
1 | - | Pr. 2 (- 68 cm) | - | 213 | gGK | Mischbrand | red/ox | red | red | 7 | 16.02 | schlickrau
1 | - | Pr. 2 (- 70 cm) | - | 216 | gGK | v? | v? |  |  | 3 | 20
1 | - | Pr. 2 (- 72 cm) | - | 217 | Silex |  |  |  |  | 1 | 3.67 |  | 479
1 | - | Pr. 2 (- 72 cm) | - | 214 | gGK | v? | v? |  |  | 1 | 12.1
1 | - | Pr. 2 (- 72 cm) | - | 214 | gGK | v2 | v2 |  |  | 8 | 41.17
1 | - | Pr. 2 (- 80 cm) | - | 218 | gGK | v? | v? |  |  | 2 | 13.58
1 | - | Pr. 4 | 9 | 220 | kalz. KN |  |  |  |  | 5 | 1.78
2 | H3 | 2 | 3 | 94 | fGK | Mischbrand | ox | red | red | 1 | 3.06
2 | G3 | 4 | 15 | 150 | gGK | v? | v? |  |  | 1 | 1.81
2 | H4 | 4 | 15 | 149 | FK | reduziert | red | red | red | 1 | 3.77
2 | H4 | 5 | 15 | 153 | gGK | Mischbrand | ox | red | red | 2 | 6.56
2 | - | Pr. 6 | 15 | 190 | ? | ? |  |  |  | 3 | 0.32
2 | - | Pr. 6 | 15 | 189 | gGK | Mischbrand | ox | red | red | 1 | 6.34
2 | G1 | 0-1 | - | 85 | Silex |  |  |  |  | 1 | 2.13 |  | 480
2 | G2 | 0-1 | - | 83 | gGK | Mischbrand | ox | red | red | 2 | 5.52
2 | G3 | 0-1 | - | 78 | gGK | oxidiert | ox | red | ox | 2 | 6.92
2 | H1 | 0-1 | - | 84 | gGK | Mischbrand | ox | red | red | 2 | 11.7
2 | H1 | 0-1 | - | 84 | Silex |  |  |  |  | 1 | 4.62 | längl. Stück stark verkieselten (Jura-) Hornsteins ähnl. zu Fbnr. 101; evtl. Klingenfrgt., jedoch auffälligerweise mit mögl. Negativen in längsrichtung auf beiden Seiten - vermutl. eher Trümmer
2 | H2 | 0-1 | - | 82 | ? | ? |  |  |  | 1 | 1.09
2 | H2 | 0-1 | - | 82 | gGK | Mischbrand | ox | red | red | 1 | 4.4
2 | H3 | 0-1 | - | 77 | fGK | Mischbrand | ox | red | red | 1 | 1.63
2 | H4 | 0-1 | - | 76 | gGK | Mischbrand | ox | red | red | 4 | 10.93
2 | G3 | 1-2 | - | 90 | fGK | reduziert | red | ox | red | 1 | 1.69
2 | G4 | 1-2 | - | 88 | gGK | oxidiert | ox | ox | ox | 2 | 9.38
2 | G4 | 1-2 | - | 88 | gGK | reduziert | red | red | red | 1 | 2.2
2 | G4 | 1-2 | - | 88 | gGK | v? | v? |  |  | 1 | 2.45
2 | H3 | 1-2 | - | 91 | ? | ? |  |  |  | 1 | 1.42
2 | H3 | 1-2 | - | 91 | gGK | Mischbrand | ox | red | red | 1 | 11.25
2 | H4 | 1-2 | - | 89 | fGK | oxidiert | ox | ox | ox | 1 | 1.02
2 | H4 | 1-2 | - | 89 | fGK | reduziert | red | red | red | 5 | 12.62
2 | H4 | 1-2 | - | 89 | gGK | Mischbrand | ox | red | red | 3 | 10.93
2 | H4 | 1-2 | - | 89 | gGK | reduziert | red | red | red | 1 | 6.14
2 | G2 | 2-3 | - | 145 | fGK | Mischbrand | ox | red | red | 1 | 2.11
2 | G3 | 2-3 | - | 144 | ? | ? |  |  |  | 4 | 1.78
2 | G3 | 2-3 | - | 144 | gGK | oxidiert | ox | red | ox | 1 | 2.24 |  | 481
2 | G3 | 2-3 | - | 144 | gGK | Mischbrand | ox | red | red | 1 | 9.82 |  | 482
2 | G4 | 2-3 | - | 101 | gGK | oxidiert | ox | red | ox | 1 | 1.95
2 | G4 | 2-3 | - | 140 | gGK | Mischbrand | ox | red | red | 1 | 3.5
2 | G4 | 2-3 | - | 101 | Silex |  |  |  |  | 1 | 1.33 |  | 483
2 | H1 | 2-3 | - | 146 | gGK | oxidiert | ox | ox | ox | 1 | 1.69
2 | H3 | 2-3 | - | 97 | gGK | Mischbrand | ox | red | red | 1 | 9.68
2 | H4 | 2-3 | - | 95 | gGK | oxidiert | ox | ox | ox | 1 | 36.55 |  | 484
2 | H4 | 2-3 | - | 95 | gGK | oxidiert | ox | red | ox | 2 | 3.73
2 | H4 | 2-3 | - | 95 | gGK | Mischbrand | ox | red | red | 2 | 11.94
2 | H4 | 2-3 | - | 141 | gGK | Mischbrand | ox | red | red | 1 | 5.43
2 | H4 | 2-3 | - | 95 | Stein |  |  |  |  | 2 | 231.32 | zusammenpassend; poröser Stein, zusammengesetzt rundlich (Reibstein o.ä.?)
2 | G1 | 4-5 | - | 160 | gGK | Mischbrand | ox | red | red | 1 | 1.13
2 | G2 | 4-5 | - | 159 | FK | oxidiert | ox | red | ox | 2 | 2.91
2 | G2 | 4-5 | - | 159 | gGK | Mischbrand | ox | red | red | 2 | 6.88 | schlickrau
2 | G3 | 4-5 | - | 151 | fGK | Mischbrand | ox | red | red | 2 | 2.25
2 | G3 | 4-5 | - | 151 | gGK | Mischbrand | ox | red | red | 1 | 0.54
2 | G3 | 4-5 | - | 151 | gGK | reduziert | red | red | red | 1 | 3.18
2 | H1 | 4-5 | - | 162 | gGK | v? | v? |  |  | 1 | 2.41
2 | H2 | 4-5 | - | 161 | gGK | Mischbrand | ox | red | red | 1 | 4.42
2 | H2 | 4-5 | - | 161 | gGK | v? | v? |  |  | 1 | 3.46
2 | H3 | 4-5 | - | 152 | ? | ? |  |  |  | 1 | 0.58
2 | G1 | 5-6 | - | 173 | fGK | Mischbrand | ox | red | red | 1 | 1.3
2 | G1 | 5-6 | - | 173 | gGK | reduziert | red | red | red | 2 | 7.61
2 | G3 | 5-6 | - | 165 | FK | Mischbrand | ox | red | red | 1 | 1.29
2 | H3 | 5-6 | - | 164 | fGK | oxidiert | ox | ox | ox | 1 | 2.57 |  | 485
2 | H3 | 5-6 | - | 164 | FK | v? | v? |  |  | 1 | 3.29
2 | H3 | 5-6 | - | 164 | gGK | Mischbrand | ox | red | red | 2 | 7.02
2 | H4 | 5-6 | - | 163 | fGK | Mischbrand | ox | red | red | 1 | 1.15
2 | H4 | 5-6 | - | 163 | gGK | oxidiert | ox | red | ox | 1 | 3.15 |  | 486
2 | G1 | 6-7 | - | 177 | ? | ? |  |  |  | 2 | 0.64
2 | G3 | 6-7 | - | 174 | ? | ? |  |  |  | 1 | 0.32
2 | H1 | 6-7 | - | 178 | fGK | oxidiert | ox | red | ox | 2 | 2.28
2 | H3 | 6-7 | - | 175 | fGK | oxidiert | ox | red | ox | 4 | 3.37
2 | H4 | 6-7 | - | 176 | ? | ? |  |  |  | 1 | 1.02
2 | G1 | 7-8 | - | 183 | ? | ? |  |  |  | 2 | 0.5
2 | G1 | 7-8 | - | 183 | fGK | Mischbrand | ox | red | red | 1 | 1.33
2 | G1 | 7-8 | - | 183 | fGK | reduziert | red | red | red | 1 | 0.93
2 | G3 | 7-8 | - | 182 | fGK | Mischbrand | ox | red | red | 1 | 2.79
2 | H1 | 7-8 | - | 184 | fGK | Mischbrand | ox | red | red | 1 | 2.36
- | ältere LF F. Hau | - | - | 207 | fGK | reduziert | red | red | red | 1 | 2.5 | 579647/5291562 (UTM32N)
- | ältere LF F. Hau | - | - | 207 | fGK | reduziert | red | ox | red | 2 | 6.01 | 579647/5291562 (UTM32N)
- | ältere LF F. Hau | - | - | 207 | gGK | Mischbrand | ox | red | red | 7 | 10.83 | 579647/5291562 (UTM32N)
- | ältere LF F. Hau | - | - | 207 | gGK | oxidiert | ox | red | ox | 1 | 7.2 | 579647/5291562 (UTM32N)
- | Bohrung 8 | - | - | 200 | fGK | oxidiert | ox | red | ox | 1 | 1.15
BP1 | - | - 70cm | - | 201 | gGK | reduziert | red | red | red | 9 | 37.13 | zusammengehörend; schlickrau
BP1 | - | -155 cm | - | 208 | fGK | Mischbrand | ox | red | red | 1 | 2.41
BP1 | - | -160 cm | - | 209 | ? | ? |  |  |  | 2 | 1.26
BP1 | - | -200 cm | - | 210 | fGK | reduziert | red | red | red | 2 | 2.56
BP1 | - | -200 cm | - | 210 | gGK | oxidiert | ox | red | ox | 8 | 13.77 | zusammengehörend; schlickrau
BP1 | - | -205 cm | - | 211 | fGK | Mischbrand | red/ox | red | red | 1 | 1.47
BP1 | - | -205 cm | - | 211 | gGK | reduziert | red | red | red | 5 | 49.2 | schlickrau
BP1 | - | -200-210 | 1 | 188 | FK | Mischbrand | red/ox | red | red | 1 | 7.16 |  | 487
BP1 | - | -200-210 | 1 | 188 | gGK | Mischbrand | red/ox | ox | red | 1 | 23.5 |  | 488
BP1 | - | -207 cm | 1 | 204 | ? | ? |  |  |  | 1 | 2.56
BP1 | - | -207 cm | 1 | 204 | fGK | reduziert | red | red | red | 1 | 12.53
BP1 | - | -207 cm | 1 | 204 | gGK | Mischbrand | ox | red | red | 1 | 6.61 | schlickrau
BP1 | - | Pr. 1 | 1 | 1 | FK | Mischbrand | ox | red | red | 1 | 10.59 |  | 489
BP1 | - | Pr. 1 | 1 | 1 | FK | reduziert | red | red | red | 12 | 48.61 |  | 490491492
BP1 | - | Pr. 1 | 1 | 1 | fGK | oxidiert | ox | red | ox | 2 | 12.1
BP1 | - | Pr. 1 | 1 | 1 | fGK | Mischbrand | ox | red | red | 9 | 81.91 | 1 WS m. Wandknick, außen hell ockerfarben, nicht abgebildet | 493494
BP1 | - | Pr. 1 | 1 | 1 | fGK | reduziert | red | ox | red | 1 | 4.38 | stark verrollt
BP1 | - | Pr. 1 | 1 | 1 | fGK | reduziert | red | red | red | 19 | 82.75 |  | 495496
BP1 | - | Pr. 1 | 1 | 1 | fGK | Mischbrand | red/ox | red | red/ox | 3 | 52.57 |  | 497
BP1 | - | Pr. 1 | 1 | 1 | fGK | v? | v? |  |  | 3 | 20.3 |  | 498
BP1 | - | Pr. 1 | 1 | 1 | gGK | oxidiert | ox | ox | ox | 1 | 16.58 | schlickrau | 499
BP1 | - | Pr. 1 | 1 | 1 | gGK | oxidiert | ox | red | ox | 1 | 10.03 | schlickrau
BP1 | - | Pr. 1 | 1 | 1 | gGK | Mischbrand | ox | red | red | 26 | 238.96 |  | 500501502
BP1 | - | Pr. 1 | 1 | 1 | gGK | reduziert | red | red | red | 2 | 31.74 |  | 503
BP1 | - | Pr. 1 | 1 | 1 | gGK | Mischbrand | red/ox | red | red | 1 | 4.12
BP1 | - | Pr. 1 | 1 | 1 | gGK | v? | v? |  |  | 10 | 163.35 |  | 504505506
BP1 | - | Pr. 1 | 1 | 1 | ? | ? |  |  |  | 4 | 8.37 | abgepl. Oberfl.
BP1 | - | - | - | 225 | gGK | oxidiert | ox | ox | ox | 1 | 22.9 | sehr hart u. schwer; unsicher, ob tatsächlich vorg. KE (sekundär gebrannt?) oder moderner Ziegel; Form spricht aber für ersteres
BP1 | - | - | - | 227 | Silex |  | - | - | - | 2 | 2.57 | 1 rundl. Trümmer, vermutl. Radiolartit; 1 kl. Abschlag an dunkelgrauem Hornstein m. Cortex an Dorsalfläche (Präparationsabschlag)
BP1 | LF Abraum | - | - | 206 | FK | reduziert | red | red | red | 1 | 3.74
BP1 | LF Abraum | - | - | 206 | FK | Mischbrand | red/ox | red | red | 8 | 30.78 |  | 507
BP1 | LF Abraum | - | - | 206 | FK | v? | v? |  |  | 2 | 22.44
BP1 | LF Abraum | - | - | 206 | fGK | oxidiert | ox | ox | ox | 1 | 5.21
BP1 | LF Abraum | - | - | 206 | fGK | oxidiert | ox | red | ox | 1 | 2.8
BP1 | LF Abraum | - | - | 206 | fGK | Mischbrand | ox | red | red | 11 | 62.39 |  | 508509
BP1 | LF Abraum | - | - | 206 | fGK | reduziert | red | red | red | 10 | 35.5
BP1 | LF Abraum | - | - | 206 | fGK | v? | v? |  |  | 1 | 10.63
BP1 | LF Abraum | - | - | 206 | gGK | Mischbrand | ox | red | red | 11 | 43.2
BP1 | LF Abraum | - | - | 206 | gGK | reduziert | red | red | red | 7 | 78.71 | schlickrau
BP1 | LF Abraum | - | - | 206 | gGK | v? | v? |  |  | 8 | 74.09 |  | 510
BP1 | LF Abraum | - | - | 206 | ? | ? |  |  |  | 17 | 18.61
BP1 | LF Abraum | - | - | 206 | kalz. KN |  |  |  |  | 3 | 0.24
BP1 | LF Abraum | - | - | 205 | Silex |  |  |  |  | 1 | 26.17 |  | 511
Hgl. 1 (SO) | 1 | 3 | 3 | 93 | FK | reduziert | red | red | red | 1 | 1.06
Hgl. 1 (SO) | 1 | 3 | 3 | 95 | FK | reduziert | red | red | red | 1 | 1.66
Hgl. 1 (SO) | 1 | 4-5 | 3 | 99 | FK | reduziert | red | red | red | 2 | 1.51
Hgl. 1 (NO) | 1 | 3 | 2 | 5 | fGK | reduziert | red | red | red | 1 | 4.56
Hgl. 1 (NO) | 1 | 3 | 3 | 7 | gGK | reduziert | red | red | red | 1 | 8.13 |  | 512
Hgl. 1 (NO) | 1 | 3 | 3 | 8 | gGK | Mischbrand | ox | red | red | 1 | 11.21
Hgl. 1 (NO) | 1 | 2-3 | 2 | 4 | ? | - | - | - | - | 1 | 0.72
Hgl. 1 (NO) | 1 | 3-4 | 3 | 27 | ? | - | - | - | - | 2 | 4.13
Hgl. 1 (SO) | 1 | 3 | 3 | 94 | ? | - | - | - | - | 1 | 0.6
Hgl. 1 (SO) | 1 | 4-5 | 3 | 99 | ? | - | - | - | - | 1 | 0.31
Hgl. 1 (NO) | 3 | 0-1 | 1 | 2 | SX | - | - | - | - | 2 | 8.86 | Trümmer von stark verkieseltem/verwittertem Hornstein?
Hgl. 1 (NO) | 2 | 2-3 | 3 | 10 | SX | - | - | - | - | 4 |  | Trümmer von stark verkieseltem/verwittertem Hornstein?
Hgl. 2 (NO) | 2 | 3-4 | 2 | 37 | FK | Mischbrand | red | ox | ox | 1 | 0.91
Hgl. 2 (NO) | 1 | 3-4 | 2 | 47 | FK | Mischbrand | ox | red | red | 1 | 1.53
Hgl. 2 (NO) | 1 | 3-4 | 2 | 47 | FK | reduziert | red | red | red | 1 | 3.23
Hgl. 2 (NO) | 1 | 4-5 | 2 | 36 | fGK | reduziert | red | red | red | 1 | 5.44
Hgl. 2 (NO) | 1 | 3-4 | 2 | 47 | fGK | Mischbrand | ox | red | red | 4 | 8.53
Hgl. 2 (NO) | 1 | 3-4 | 2 | 47 | fGK | reduziert | red | ox | red | 1 | 13.24 |  | 513
Hgl. 2 (NO) | 3 | 5-6 | 2 | 48 | fGK | Mischbrand | ox | red | red | 1 | 3.01
Hgl. 2 (NO) | 2 | 1-2 | 2 | 6 | gGK | Mischbrand | ox | red | red | 1 | 3.34
Hgl. 2 (NO) | 1 | 3 | 2 | 11 | gGK | oxidiert | ox | red | ox | 2 | 11.34 |  | 514
Hgl. 2 (NO) | 1 | 3 | 2 | 12 | gGK | Mischbrand | ox | red | red | 1 | 6.95
Hgl. 2 (NO) | 3 | 3 | 2 | 15 | gGK | reduziert | red | red | red | 1 | 5.5 |  | 515
Hgl. 2 (NO) | 1 | 3-4 | 2 | 24 | gGK | Mischbrand | ox | red | red | 1 | 10.06
Hgl. 2 (NO) | 1 | 3-4 | 2 | 24 | gGK | oxidiert | ox | ox | ox | 1 | 5.39
Hgl. 2 (NO) | 1-4 | 1-2 | 2 | 26 | gGK | Mischbrand | ox | ox | red | 1 | 11.38 |  | 516
Hgl. 2 (NO) | 1 | 3-4 | 3 | 31 | gGK | Mischbrand | red | red | ox | 2 | 15.25
Hgl. 2 (NO) | 2 | 3-4 | 2 | 37 | gGK | oxidiert | ox | red | ox | 1 | 1.87
Hgl. 2 (NO) | 2 | 3-4 | 2 | 37 | gGK | oxidiert | ox | ox | ox | 3 | 6.48
Hgl. 2 (NO) | 2 | 3-4 | 2 | 37 | gGK | reduziert | red | ox | red | 3 | 9.69 |  | 517
Hgl. 2 (NO) | 3 | 3-4 | 2 | 38 | gGK | Mischbrand | ox | red | red | 2 | 5.66
Hgl. 2 (NO) | 3 | 3-4 | 2 | 38 | gGK | oxidiert | ox | ox | ox | 3 | 5.84
Hgl. 2 (NO) | 5 | 3-4 | 2 | 45 | gGK | Mischbrand | ox | red | red | 10 | 76.42 |  | 518
Hgl. 2 (NO) | 1 | 3-4 | 2 | 47 | gGK | Mischbrand | ox | red | red | 3 | 9.21
Hgl. 2 (NO) | 3 | 3 | 2 | 16 | HL | - | ox | - | - | 1 | 1.18
Hgl. 2 (NO) | 3 | 3 | 2 | 17 | ? | - | - | - | - | 1 | 0.89
Hgl. 2 (NO) | 1 | 3-4 | 2 | 47 | ? | - | - | - | - | 12 | 8.5
Hgl. 2 (NO) | 3 | 3-4 | 2 | 38 | ST | ST | - | - | - | 2 | 18.85 | 1 ST in d. Art eines Schleifsteins kantig gebrochen/facettiert, wahrsch. aber Geofakt
Hgl. 2 (NO) | 1 | 0-1 | 1 | 1 | SX | SX | - | - | - | 1 | 2.5 | Trümmer von stark verkieseltem/verwittertem Hornstein?
Hgl. 2 (NO) | 4 | 1-2 | 2 | 9 | SX | SX | - | - | - | 1 | 3.24 | Präparationsabschlag an stark verwittertem/verkieseltem, grauem Hornstein?
Hgl. 2 (NO) | 3 | 2-3 | 2 | 14 | SX/ST | SX/ST | - | - | - | 1 | 6.2 | Trümmer von stark verkieseltem/verwittertem Hornstein?
Hgl. 2 (NO) | 7 | 0-1 | 1 | 19 | SX/ST | SX/ST | - | - | - | 3 | 62.87 | versch. Trümmer
Hgl. 2 (NO) | 1 | 3-4 | 2 | 23 | SX/ST | SX/ST | - | - | - | 1 | 3.96